## INDUSTRIAL ROLL
<INDUSTRIAL ROLL>
각종 고무 재질 특성
항목 |  |  | 물리적특성 | [8 empty] | 내약품•내용제성 | [8 empty] | 사 용 용 도
|  |  | 색조 | 경도범위 | 내열성 | 강도 | 내압성 | 내마성 | 이형성 | 복원성 | 내후성 | 내산성 | 내알카리성 | 내유성 | 내용제성 (耐溶剤性) |  |  |  | 내에스테르계 가소제성 | 내온수성
품명 |  |  |  | ( JIS-A) | (사용한계) (℃) |  | (耐圧性) | (耐摩性) | (離型性) |  | (耐候性) | (耐酸性) |  | (耐油性) | 가솔린 고무揮 | 톨루엔 | MEK | 에탄올 | (可塑剤性) | (耐温水性) (100℃)
WS |  |  | 백 | 30~80 | 120 | ○ | ○ | X | ○ | ○ | ○ | ○ | ○ | △ | △ | X | X | ◎ | X | △ | 가이드 롤•터치 롤•마키토리 롤•스내퍼 롤•니프 롤 등
|  |  | 흑 | 30~80
EPT |  |  | 백 | 20~90 | 150 | ○ | ○ | △ | X | △ | ◎ | ○ | ◎ | X | X | X | ○ | ◎ | ○ | ◎ | 가이드 롤•핀치 롤•터치 롤•니프 롤•코로나 방전처리 롤(EPT白만)•라미네이트 롤•링거 롤•필름 그라비아 인쇄 압동 롤•엠보스 롤 등
EPT |  |  | 흑 | 30~50
SE |  |  |  | 60~80
EPT |  |  |  | 90
브랜맥 (ブレンマック) |  |  | 크림 | 60~70 | 160 | ○ | ○ | ○ | ○ | ○ | ◎ | △ | ○ | X | X | X | △ | ◎ | ○ | △
17000 |  |  | 황 | 30~40 | 120 | △ | △ | △ | X | △ | ◎ | ○ | ○ | X | X | X | ◎ | ◎ | ○ | ○ | 코팅 롤•퍼니셔 롤 등
|  |  | 백 | 50~70
유니퍼론 (ユニパロン) |  |  | 백 | 45~90 | 160 | ○ | ○ | ○ | X | △ | ◎ | ○ | ○ | △ | △ | X | X | ◎ | X | X | 연신(延伸) 니프 롤•가이드 롤•니프 롤•코로나 방전 처리 롤(백)•라미네이트 롤•링거 롤•엠보스 롤 등
|  |  | 흑 | 70~85
에버플랜 (エバプレン) |  |  | 흑 | 60•70 | 160 | ○ | ○ | ○ | X | △ | ◎ | ◎ | ◎ | △ | △ | X | △ | ◎ | X | ○ | 링거 롤•스퀴즈 롤•어플리메이터 롤•코팅 롤•시보리(液切) 롤 등
E |  |  | 백•흑 | 30~90 | 100 | ◎ | ◎ | ◎ | X | ○ | X | △ | △ | ◎ | ◎ | X | X | ◎ | X | △ | 백 업 롤•스프레더 롤•링거 롤•가이드 롤•스너버 롤•핀치 롤•니프 롤•터치 롤 등
네온 (ネオン) |  |  | 백 | 60~80 | 100 | ○ | ○ | ○ | X | ○ | ○ | △ | △ | △ | △ | X | X | ◎ | X | △ | 가이드 롤•터치 롤•니프 롤•핀치 롤•종이/필름 그라비아 인쇄 압동 롤 등
16000 |  |  | 그린 | 30~40 | 100 | ◎ | ○ | ◎ | X | △ | △ | ○ | ○ | ◎ | ◎ | △ | X | ◎ | X | ○ | 코팅 롤•가이드 롤 등
|  |  | 백 | 50~80
|  |  | 흑 | 50~80
하이젯 (ハイゼット) |  |  | 흑 | 50~80 | 130 | ◎ | ◎ | ◎ | X | ◎ | ○ | ○ | ◎ | ◎ | ◎ | X | X | ◎ | X | ◎ | 가이드 롤•연신(延伸) 니프 롤•링거 롤•디플렉터 롤•시보리 롤•왁스 코팅 롤(Back Carbon, ロー引き) 등
SILIC-Ｈ |  |  | 유백 | 30~50 | 200 | X | X | △ | ○ | ○ | ◎ | X | △ | △ | △ | X | △ | ◎ | △ | X | 가이드 롤•코로나 방전 처리 롤•엠보스 롤•니프 롤•라미네이트 롤 등
|  |  | 그레이 또는 백색 | 60~85
SILIC•SUPER Ｈ |  |  | 백 | 60~85 | 180 | ○ | △ | ◎ | ○ | ○ | ◎ | X | △ | △ | △ | △ | △ | ◎ | △ | X | 가이드 롤•연신(延伸) 니프 롤•니프 롤•라미네이트 롤 등
SILIC-E(導電性) |  |  | 흑 | 70•80 | 200 | X | X | △ | ○ | ○ | ◎ | X | △ | △ | △ | X |  | ◎ | △ | X | 가이드 롤•제전(除電) 롤•니프 롤•종이/필름 그라비아 인쇄 압동 롤 등
내열 실리콘 |  |  | 밝은 레드 (弁柄 ) | 50~80 | 230 (롤 표면) | X | X | △ | ○ | ○ | ◎ | X | △ | △ | △ | X | △ | ◎ | △ | X | 니프 롤•라미네이트 롤 등
SILIK-R |  |  | 백 | 40~80 | 200 | X | X | X | ◎ |  | ◎ | X | △ | △ | △ | X | X | ◎ | △ | X | 터치 롤•코로나 방전 처리 롤•엠보스 롤•니프 롤•라미네이트 롤•램프 롤 등
SILIK-Z |  |  | 백 | 50~80 | 200 | X | X | △ | ◎ | ○ | ◎ | X | △ | △ | △ | X | X | ◎ | ○ | X | 엠보스 롤•니프 롤•라미네이트 롤 등
고박리(高剥離) 실리콘 |  |  | 백 | 70•80 | 200 | X | X | X | ◎ | △ | ◎ | X | △ | △ | △ | X | X | ◎ | △ | X | 터치 롤•니프 롤•라미네이트 롤 등
HIFLON (ハイフロン) |  |  | 흑 | 70~80 | 200 (롤 표면) | ○ | ○ | ○ | X | ○ | ◎ | ◎ | ◎ | ◎ | ◎ | △ | X | ◎ | X | ◎ | 니프 롤•가이드 롤•코팅 롤•라미네이트 롤 등
도전성(導電性) | 밝 은 색 系 | HIPER•ELECON | 백 | 60~90 | 130 | ◎ | ◎ | ◎ | X | ◎ | ○ | ○ | ◎ | ◎ | ◎ | X | X | ◎ | X | ◎ | 이축연신기(二軸延伸機)용 롤•왁스 코팅 롤(Back Carbon, ロー引き)•가이드 롤•라미네이트 롤 등
|  | WHITE•ELECON | 백 | 70 | 100 | ○ | ○ | ○ | X | ○ | ◎ | △ | △ | △ | △ | X | X | ◎ | X | △ | 가이드 롤•터치 롤•니프 롤•핀치 롤•종이/필름 그라비아 인쇄 압동 롤 등
|  | SOFTER•ELECON | 청 | 35•50 | 100 | ○ | ○ | ○ | X | ◎ | ○ | △ | △ | ◎ | ◎ | X | X | ◎ | X | △ | 필름 마키토리용 터치 롤 등
| 흑 색 系 | EP電 | 흑 | 60~80 | 150 | ○ | ○ | ○ | X | △ | ◎ | ○ | ◎ | X | X | X | ○ | ◎ | ○ | ◎ | 가이드 롤•터치 롤•니프 롤•핀치 롤•제전(除電) 롤•필름 그라비아 인쇄 압동 롤 등
|  | CR電 | 흑 | 30~80 | 120 | ○ | ○ | ○ | X | ○ | ○ | ○ | ○ | △ | △ | X | X | ◎ | X | △ | 가이드 롤•터치 롤•니프 롤•핀치 롤•제전(除電) 롤 등
|  | EH | 흑 | 60~80 | 100 | ○ | ○ | ○ | X | ◎ | X | △ | △ | ◎ | ◎ | X | X | ◎ | X | △ | 가이드 롤•터치 롤•니프 롤•핀치 롤•제전(除電) 롤•종이 그라비아 인쇄 압동 롤 등
MEIWA•SUMMIT |  |  | 그린 | 30~50 | 80 | △ | X | ◎ | X | ◎ | ○ | X | X | ○ | ○ | ○ | ○ | △ | △ | X | 코팅 롤•어플리케이터 롤 등
|  |  | 황갈색 | 60~80

## 고무 롤 관리상의 주의
<고무 롤 관리상의 주의>
고무 롤의 보관•취급은, 성능•수명에 큰 영향을 줍니다. 나아가 귀사의 제품을 좌우하는 일도 있으므로, 보관•취급에 대해서는 다음 사항을 참고 하여, 보다 좋은 상태로 사용해 주십시오.
1) | 고무 롤을 보과할 때는 반드시 축부(軸部)로 지탱하고, 서늘하고 어두운 곳에 보관하며 고부 표면을 종이로 싸 빛이나 산소에 의한 노화를 방지해 주십시오. 또한, 롤을 직접 바닥에 굴리거나 다른 물체와 접촉시키는 것은 절대 피해 주십시오.
2) | 고무 롤을 장기간 보관한 때에는 사용 전에 연마를 해 주십시오. 일반적으로, 6개월 이상 보관한 고무 롤은 표면이 산화되어 있거나, 정도(精度)상의 경시(経時) 변화를 일으키는 경우가 있습니다.
3) | 고무 롤의 무게에 비해 축부(軸部)가 가는 경우, 보관 중 1~2개월에 1회 정도 롤을 반회전 시켜 철심이 구부러지는 것을 방지해 주십시오.
4) | 고무 롤을 운반하는 경우에는 반드시 축부(軸部)를 들어 올리고, 절대 고무 부분에 직접 체인이나 와이어를 걸지 마십시오.
5) | 운전 개시 시에는 갑자기 전체 중량을 걸지 말고, 연습 운전(길들이기 운전)을 행해 주십시오. 특히 겨울철에는 보관중에 고무가 결정화(結晶化)하여, 탄성을 잃은 상태인 경우가 있으므로 충분한 시간을 들여 주십시오.
6) | 운전 종료 후에는, 물, 알코올 등(또는 적절한 용제)로 고무 롤 표면을 세정해 주십시오. 고무에 악영향을 미치는 용제(溶剤)를 사용하며, 보관 중에 표면 열화(劣化), 직경(直径) 변화, 또는 부분적인 요철이 발생하는 경우가 있으므로 주의해 주십시오.